## Sheet1
附件2-1：
2016年汕尾市品休闲服装等5种产品质量专项监督抽查不合格产品及其生产企业名单
序号 | 生产企业名称 (标称) | 产品名称 | 商标 | 型号规格 | 生产日期或批号 | 不合格项目 | 承检单位
1 | 鼎龙服装厂 | 时尚韩版裤 | / | 175/90A | 2016-08-04 | 1、【纤维成分及含量】标示值：(面料) 标注含量：棉82%莫代尔棉%氨纶2%/实测值：(面料)：棉：82.7粘纤：15.8氨纶：1.5 2、【使用标识】标准值：GB 18401规定/实测值：原料名称表达错误、洗涤方法不一致。 | 广东省汕尾市质量计量监督检测所
2 | 海丰县公平镇拉菲服装厂 | 韩版休闲裤 | 卡特.拉菲 | 170/84A | 9964-卡其 | 【使用标识】：标准值：GB 18401规定/实测值：产品标准选用不准确、安全类别年号失效、未标注维护方法。 | 广东省汕尾市质量计量监督检测所
3 | 海丰县公平镇汇锋服装厂 | 休闲裤 | / | 170/78A | 3603 | 1、【纤维成分及含量】标示值：(面料) 56%棉36%粘纤7%聚酯纤维1%氨纶/实测值（面料）：棉：72.1粘纤：21.5聚酯纤维：5.2氨纶：1.2 2、【使用标识】标准值：GB 18401规定/实测值：维护方法未按规定顺序排列。 | 广东省汕尾市质量计量监督检测所
4 | 海丰县公平宇隆服装厂 | 韩版休闲裤 | 飘逸佳 | 175/80A | ----/6085-1 | 1、【纤维成分及含量】标示值：(面料) ：再生纤维38% 聚酯纤维60% 氨纶2%/实测值：(面料)：聚酯纤维：60.3粘纤：38.8氨纶：0.9 2、【使用标识】标准值：GB 18401规定/实测值：产品名称表达不完整、原料成分表达不正确。 | 广东省汕尾市质量计量监督检测所
5 | 海丰县公平镇铭炜服装厂 | 韩版休闲裤 | 银步 | 180/86A | ------/T855-2# | 1、【纤维成分及含量】标示值：(面料)棉62%再生纤维素纤维2%聚酯纤维34%氨纶2%/实测值：(面料)：棉：63.7聚酯纤维：34.8氨纶：1.5 2、【耐干摩擦色牢度】标准值≥3/实测值：经向：2-3纬向：2-3 3、【使用标识】标准值：GB 18401规定/实测值：产品标准编号错误、号型不正确、不完整。 | 广东省汕尾市质量计量监督检测所
6 | 海丰县公平兄弟服装厂 | 水洗休闲裤 | 东孜尚品 | 170/80A | -----/C932-5 | 【纤维成分及含量】标示值：97%棉3%氨纶/实测值：面层：聚酯纤维 底层：聚酯纤维 | 广东省汕尾市质量计量监督检测所
7 | 海丰县公平瑞翔服装厂 | 休闲九分裤 | 趋势动力 | 32 | / | 1、【纤维成分及含量】标示值：(面料)52%人棉44%棉4%氨纶/实测值：(面料)：棉：98.8氨纶：1.2 2、【使用标识】标准值：GB 18401规定/实测值：未标注安全类别、未按规定标注号型、纤维名称不规范、洗涤符号未按规定顺序排列，文字与图形不符。 | 广东省汕尾市质量计量监督检测所
8 | 海丰县公平镇达民服装厂 | 水洗休闲裤 | YUEHANSAINA | 29 | ------/9006-2# | 【使用标识】标准值：GB 18401规定/实测值：未标注制造者地址、未标注安全类别、未按规定标注号型、原料成分不一致。另：等级表达不一致。 | 广东省汕尾市质量计量监督检测所
9 | 海丰县公平镇金涛服装厂 | 韩版休闲裤 | 魔术手 | 175/76Y | ------/378-1 | 【耐皂洗色牢度(级)】标准值：变色≥3沾色≥3/实测值：变色 4-5沾色 -聚酯纤维4-5-锦纶 2-3 2、【使用标识】标准值：GB 18401规定/实测值：制造者地址未标注、原料名称不规范、洗涤说明标注不一致。 | 广东省汕尾市质量计量监督检测所
10 | 海丰县锦达服饰有限公司 | 水洗休闲裤 | 铁士尊尼 | 180/80A | 2016.08.16/8032-2 | 1、【纤维成分及含量】标示值：(面料) 42%精梳棉14%粘胶43%聚酯纤维1%氨纶/实测值：(面料)：聚酯纤维：48.6棉：30.8粘纤：20.1氨纶：0.5 2、【耐湿摩擦色牢度(级)】≥3/经向：1-2纬向：1-2 3、【使用标识】标准值：GB 18401规定/实测值：原料名称不规范、涤方法不一致。 | 广东省汕尾市质量计量监督检测所
11 | 海丰县公平镇锦都服装厂 | 水洗休闲裤 | / | 175/84A | 2016.08.14/----- | 【使用标识】标准值：GB 18401规定/实测值：号型表达不正确、不完整、未标注维护方法。 | 广东省汕尾市质量计量监督检测所
12 | 海丰县公平镇穂源服装厂 | 休闲裤 | 威客马士 | 175/82A | 2016.08.17/1903-1# | 1、【纤维成分及含量】标示值：(面料)57%棉 27%聚酯纤维14%粘胶纤维2%氨纶/实测值：棉：62.9聚酯纤维：34.5氨纶：2.6 2、【耐干摩擦色牢度(级)】≥3-4/实测值：经向：3纬向：2-3 3、【耐湿摩擦色牢度(级)】≥3/实测值：经向：2纬向：1-2 4、【使用标识】标准值：GB 18401规定/实测值：缺少制造者地址、产品名称表达不完整。 | 广东省汕尾市质量计量监督检测所
13 | 海丰县信昊服装厂 | 休闲裤 | 雄玛尼 | 29 | 2016.08.23/------ | 1、【纤维成分及含量】标示值：（面料) ：莫代尔32% 棉65% 氨纶3% /实测值：(面料)：聚酯纤维：38.6粘纤：35.4棉：25.0氨纶：1.0 2、耐湿摩擦色牢度(级)≥3/实测值：经向：1-2纬向：1-2 3、【使用标识】标准值：GB 18401规定/实测值：缺少制造者地址、未按规定标注号型、维护方法不一致 | 广东省汕尾市质量计量监督检测所
14 | 海丰县城颜福首饰店 | 金吊坠 | / | 3.33g | 2016.8.26 | 【质量允差g】：标准值：3.33±0.01/实测值：3.36g | 广东省汕尾市质量计量监督检测所
15 | 海丰县好彩头首饰加工店 | 金戒指 | / | 3.37g | 2016.8.26 | 【纯度（含量）‰】：标准值：Au≥990/实测值：984.4 | 广东省汕尾市质量计量监督检测所
16 | 陆丰市东海赖宝生金银首饰店 | 金戒指 | / | 5.10g | 2016.8.29 | 【质量允差g】：标准值:5.10±0.01/实测值：4.24g | 广东省汕尾市质量计量监督检测所
17 | 海丰县梅陇新鸿盛首饰加工店 | 铂金吊坠 | / | 2.30g | 2016.8.30 | 【纯度（含量）‰】：标准值:Pt≥999/实测值：996.1 | 广东省汕尾市质量计量监督检测所
18 | 海丰县杰鑫环保袋加工厂 | 塑料购物袋 | / | 36cm*40cm*10cm | 2016.9.1 | 【标识】：标准值:应符合GB21660/实测值：未标识“可回收再生利用”标识 | 广东省汕尾市质量计量监督检测所
19 | 海丰县鸿海制袋厂 | 无纺布袋 | / | 36.5cm*33cm*10cm | 2016.9.1 | 【标识】：标准值:应符合GB21660/实测值：未标识“可回收再生利用”标识 | 广东省汕尾市质量计量监督检测所
20 | 海丰县旭源塑料包装制品有限公司 | PE袋 | / | 376mm*445mm | 2016.9.1 | 【标识】：标准值:应符合GB/T18455、GB21660/实测值：未标识“可回收再生利用”标识 | 广东省汕尾市质量计量监督检测所